## 花纹铝板
合金牌号 | 状态 | 厚度 mm | 宽度 mm | 长度 mm | 花纹形状
1060 | o | 0.07 | 500 | 2000 | 菱形花纹
1100 | o | 0.07 | 500 | 2000 | 菱形花纹
3003 | o | 0.07 | 500 | 2000 | 菱形花纹
5052 | o | 0.07 | 500 | 2000 | 菱形花纹
1060 | o | 1 | 550 | 2000 | 菱形花纹
1100 | o | 1 | 550 | 2000 | 菱形花纹
3003 | o | 1 | 550 | 2000 | 菱形花纹
5052 | o | 1 | 550 | 4000 | 菱形花纹
1060 | h18 | 0.08 | 600 | 4000 | 菱形花纹
1100 | h18 | 0.08 | 600 | 4000 | 菱形花纹
3003 | h18 | 0.08 | 600 | 4000 | 菱形花纹
5052 | h18 | 0.08 | 600 | 4000 | 菱形花纹
1060 | H26 | 0.09 | 650 | 4000 | 菱形花纹
1100 | H26 | 0.09 | 650 | 4000 | 菱形花纹
3003 | H26 | 0.09 | 650 | 4000 | 菱形花纹
5052 | H26 | 0.09 | 650 | 4000 | 菱形花纹
1060 | o | 0.1 | 700 | 800 | 菱形花纹
1100 | o | 0.1 | 700 | 800 | 菱形花纹
3003 | o | 0.1 | 700 | 800 | 菱形花纹
5052 | o | 0.1 | 700 | 1000 | 菱形花纹
1060 | o | 0.2 | 750 | 1000 | 菱形花纹
1100 | o | 0.2 | 750 | 1000 | 菱形花纹
3003 | o | 0.2 | 750 | 1000 | 菱形花纹
5052 | o | 0.2 | 750 | 1000 | 菱形花纹
1060 | H24 | 0.3 | 1000 | 1250 | 菱形花纹
1100 | H24 | 0.3 | 1250 | 2500 | 菱形花纹
3003 | H24 | 0.3 | 1500 | 3000 | 菱形花纹
5052 | H24 | 0.3 | 1500 | 4000 | 菱形花纹
1060 | H22 | 0.4 | 1600 | 3000 | 菱形花纹
1100 | H22 | 0.4 | 1100 | 3000 | 菱形花纹
3003 | H22 | 0.4 | 1200 | 2400 | 菱形花纹
5052 | H22 | 0.4 | 1250 | 2500 | 菱形花纹
1060 | H32 | 0.5 | 1200 | 2400 | 菱形花纹
1100 | H32 | 0.5 | 1000 | 2000 | 菱形花纹
3003 | H32 | 0.5 | 800 | 1000 | 菱形花纹
5052 | H32 | 0.5 | 1000 | 2000 | 菱形花纹

## 铝卷带（花纹）
合金牌号 | 状态 | 厚度 mm | 宽度 mm | 品名
1060 | o | 0.07 | 500 | 变异橘皮花纹卷
1100 | o | 0.07 | 500 | 变异橘皮花纹卷
3003 | o | 0.07 | 500 | 变异橘皮花纹卷
5052 | o | 0.07 | 500 | 变异橘皮花纹卷
1060 | o | 1 | 550 | 变异橘皮花纹卷
1100 | o | 1 | 550 | 变异橘皮花纹卷
3003 | o | 1 | 550 | 变异橘皮花纹卷
5052 | o | 1 | 550 | 变异橘皮花纹卷
1060 | h18 | 0.08 | 600 | 变异橘皮花纹卷
1100 | h18 | 0.08 | 600 | 变异橘皮花纹卷
3003 | h18 | 0.08 | 600 | 变异橘皮花纹卷
5052 | h18 | 0.08 | 600 | 变异橘皮花纹卷
1060 | H26 | 0.09 | 650 | 变异橘皮花纹卷
1100 | H26 | 0.09 | 650 | 变异橘皮花纹卷
3003 | H26 | 0.09 | 650 | 变异橘皮花纹卷
5052 | H26 | 0.09 | 650 | 变异橘皮花纹卷
1060 | o | 0.1 | 700 | 变异橘皮花纹卷
1100 | o | 0.1 | 700 | 变异橘皮花纹卷
3003 | o | 0.1 | 700 | 变异橘皮花纹卷
5052 | o | 0.1 | 700 | 变异橘皮花纹卷
1060 | o | 0.2 | 750 | 变异橘皮花纹卷
1100 | o | 0.2 | 750 | 变异橘皮花纹卷
3003 | o | 0.2 | 750 | 变异橘皮花纹卷
5052 | o | 0.2 | 750 | 变异橘皮花纹卷
1060 | H24 | 0.3 | 1000 | 变异橘皮花纹卷
1100 | H24 | 0.3 | 1250 | 变异橘皮花纹卷
3003 | H24 | 0.3 | 1500 | 变异橘皮花纹卷
5052 | H24 | 0.3 | 1500 | 变异橘皮花纹卷
1060 | H22 | 0.4 | 1600 | 变异橘皮花纹卷
1100 | H22 | 0.4 | 1100 | 变异橘皮花纹卷
3003 | H22 | 0.4 | 1200 | 变异橘皮花纹卷
5052 | H22 | 0.4 | 1250 | 变异橘皮花纹卷
1060 | H32 | 0.5 | 1200 | 变异橘皮花纹卷
1100 | H32 | 0.5 | 1000 | 变异橘皮花纹卷
3003 | H32 | 0.5 | 800 | 变异橘皮花纹卷
5052 | H32 | 0.5 | 1000 | 变异橘皮花纹卷
1060 | H18 | 0.2 | 1000 | 变异橘皮压花铝卷
1060 | H18 | 0.2 | 1200 | 变异橘皮压花铝卷
1060 | H24 | 0.2 | 1000 | 变异橘皮压花铝卷
1060 | H24 | 0.2 | 1200 | 变异橘皮压花铝卷
1060 | H18 | 0.4 | 1000 | 变异橘皮压花铝卷
1060 | H18 | 0.4 | 1200 | 变异橘皮压花铝卷
1060 | H24 | 0.4 | 1000 | 变异橘皮压花铝卷
1060 | H24 | 0.4 | 1200 | 变异橘皮压花铝卷

## 压花铝箔
合金牌号 | 状态 | 厚度 mm | 宽度 mm
1060 | h18 | 0.095 | 1240 | 压花铝箔
1060 | h18 | 0.1 | 1240 | 压花铝箔
8011 | h18 | 0.095 | 1240 | 压花铝箔
8011 | h18 | 0.1 | 1240 | 压花铝箔
1100 | h18 | 0.095 | 1240 | 压花铝箔
1100 | h18 | 0.1 | 1240 | 压花铝箔

## hidden_list_1 (hidden)
是
否

## hidden_list_2 (hidden)
单面
双面
否

## hidden_list_3 (hidden)
国内箱式包装
出口箱式包装
其他

## hidden_list_4 (hidden)
国产
进口

## hidden_list_5 (hidden)
铸轧
热轧

## hidden_list_6 (hidden)
高纯铝板
纯铝板
合金铝板

## hidden_list_7 (hidden)
1系
2系
3系
4系
5系
6系
7系
8系

## hidden_list_8 (hidden)
桔皮纹
大五条筋
小五条筋
指针型
一条筋
三条筋
双面球花纹
菱形花纹
其他

## hidden_list_9 (hidden)
防滑板
装饰板

## hidden_list_10 (hidden)
吨
kg

## hidden_list_11 (hidden)
否
是

## hidden_list_12 (hidden)
单价
价格描述
发货当天-长江有色A00铝当日价

## hidden_list_13 (hidden)
否
是

## hidden_list_14 (hidden)
否
是

## hidden_list_15 (hidden)
否
是

## hidden_list_16 (hidden)
所有人可见
部分人可见
仅自己可见